## Especificaciones
Formulario No. 2.43
HERRAJES
EMPRESA ELECTRICA REGIONAL DEL SUR S.A.
ESPECIFICACIONES TÉCNICAS GENERALES
ITEM | DESCRIPCIÓN | ESPECIFICACIÓN SOLICITADA | ESPECIFICACIÓN OFERTADA | UBICACIÓN DE INFORMACIÓN (# FOLIO)
Estructura Metálica Tipo Cruz
1 | Marca: | ESPECIFICAR
2 | Modelo: | ESPECIFICAR
3 | Procedencia: | ESPECIFICAR
4 | Normas Aplicables: | ASTM A-36, A-153
5 | Cantidad: | 1
6 | Año de Fabricación | ≥ 2018
7 | Catálogo | Adjuntar catálogo
8 | Peso aproximado | 10 kg
8.1 | Diámetro | 29.5°
8.2 | Material | Acero galvanizado al caliente
8.3 | Medio de sujeción | Fleje
Herraje Tipo A Para Fibra Óptica ADSS
9 | Marca: | ESPECIFICAR
10 | Modelo: | ESPECIFICAR
11 | Procedencia: | ESPECIFICAR
12 | Normas Aplicables: | ASTM A-36, A-123
13 | Cantidad: | 25
14 | Límite de fluencia mínimo | 250 Mpa.
15 | Resistencia a la tracción mínima | 400 Mpa
16 | Modo de sujeción a poste | Mediante cinta de acero de 3/4”
17 | Dimensiones de base del herraje | 50 x 106 mm con tolerancia de +10%
18 | Espesor de platina | 4mm, con tolerancia de +2 mm
19 | Diámetro de varilla del herraje mínimo | 12 mm
20 | Longitud de varilla del herraje | 250 mm
21 | Número de tensores | (2) dos
22 | Diámetro de las varillas redondas de los tensores | 10,5 mm +/- 5% de tolerancia
23 | Longitud de los tensores | 330 +/- 10 mm de longitud.
24 | Alargamiento en 50mm mínimo | 21%
25 | Accesorios
25.1 | Guardacabo (Thimble Clevis) | (2) dos por cada herraje A
2025-01-01 | Carga máxima de trabajo | ≥ 20 KN
2025-01-02 | Eje mayor | 120 ± 3 mm
2025-01-03 | Eje mayor | 74 ± 4 mm.
2025-01-04 | Ancho interno | 20 ± 3 mm.
2025-01-05 | Ancho externo | 41 ± 3 mm.
2025-01-06 | Diámetro Exterior | 55 ± 3 mm.
25.2 | Retención preformada | (2) dos por cada herraje A
2025-02-01 | Uso | Cable ADSS
2025-02-02 | Diámetro | 11.7 - 13.12 mm
Herraje Tipo B Cónico Para Fibra Óptica ADSS.
26 | Marca: | ESPECIFICAR
27 | Modelo: | ESPECIFICAR
28 | Procedencia: | ESPECIFICAR
29 | Normas Aplicables: | ASTM A-36, A-123
30 | Cantidad: | 15
31 | Vano | Hasta 90 m
32 | Medio de sujeción | Fleje
33 | Diámetro | 12 - 13 mm
34 | Tensión | 3000 lb/cm2
35 | Material del cuerpo | Aleación de aluminio
36 | Material de herrajes | Acero galvanizado al caliente
Herraje Tipo A2 Para Fibra Óptica ADSS
37 | Marca: | ESPECIFICAR
38 | Modelo: | ESPECIFICAR
Rubro: | del 1,14,9 al 1,14,14
ITEM | DESCRIPCIÓN | ESPECIFICACIÓN SOLICITADA | ESPECIFICACIÓN OFERTADA | UBICACIÓN DE INFORMACIÓN (# FOLIO)
39 | Procedencia: | ESPECIFICAR
40 | Normas Aplicables: | ASTM A-36, A-123
41 | Cantidad: | 4
42 | Límite de fluencia mínimo | 250 Mpa.
43 | Resistencia a la tracción mínima | 400 Mpa
44 | Modo de sujeción a poste | Mediante cinta de acero de 3/4”
45 | Dimensiones de base del herraje | 50 x 106 mm con tolerancia de +10%
46 | Espesor de platina | 4mm, con tolerancia de +2 mm
47 | Diámetro de varilla del herraje mínimo | 12 mm
48 | Longitud de varilla del herraje | 250 mm
49 | Número de tensores | (1) uno
50 | Diámetro de las varillas redondas de los tensores | 10,5 mm +/- 5% de tolerancia
51 | Longitud de los tensores | 330 +/- 10 mm de longitud.
52 | Alargamiento en 50mm mínimo | 21%
53 | Accesorios
53.1 | Guardacabo (Thimble Clevis) | (1) uno por cada herraje A2
2053-01-01 | Carga máxima de trabajo | ≥ 20 KN
2053-01-02 | Eje mayor | 120 ± 3 mm
2053-01-03 | Eje mayor | 74 ± 4 mm.
2053-01-04 | Ancho interno | 20 ± 3 mm.
2053-01-05 | Ancho externo | 41 ± 3 mm.
2053-01-06 | Diámetro Exterior | 55 ± 3 mm.
53.2 | Retención preformada | (1) una por cada herraje A2
2053-02-01 | Uso | Cable ADSS
2053-02-02 | Diámetro | 11.7 - 13.12 mm
Cinta Eriband 3/4"
54 | Marca: | ESPECIFICAR
55 | Modelo: | ESPECIFICAR
56 | Procedencia: | ESPECIFICAR
57 | Cantidad: | 4 rollos
58 | Material | Acero inoxidable AISI 304
59 | Espesor | 0.7 mm
60 | Ancho | 3/4"
61 | Empaque | Caja plástica
62 | Hebilla Eriband | (100) cien
62.1 | Material | Acero inoxidable AISI 304
62.2 | Empaque | Cartón
NOTAS: La indicación de los datos técnicos ofertados, deben ser resaltados en los catálogos técnicos adjuntos, indicando el número de página del catálogo respectivo o de la correspondiente hoja con número de folio. La falta de esta información no permitirá corroborar lo ofrecido y será motivo de descalificación.
Se incluirá todo el equipamiento necesario de acuerdo a los lineamientos técnicos.